## Products
Meno | Značka | Kategória | Komponenty | GTIN | Číslo dielu výrobcu (MPN) | Hmotnosť | Číslo colného sadzobníka (HS) | Číslo šarže | Inspection certificate (EN 10204) | Recycled-content declaration | EU declaration of conformity | Technical documentation | Environmental product declaration
Hrubý plech S355J2+N, 8 mm | Transpareo | Ploché výrobky/hrubé plechy/stavebná oceľ | oceliarsky šrot |  | FRL-S355J2N-8MM | 62.8 | 720852 |  | Certifikát o prijímacej skúške 3.1 (EN 10204) | 88 % podiel šrotu, elektrická oblúková pec (ISO 14021) | Vyhlásenie výrobcu o zhode s predpismi EÚ | U výrobcu sa uchováva desať rokov, na požiadanie k dispozícii | 0,65 kg CO₂e na kg plechu (EN 15804, ISO 14025)